## Parameter
Überschrift | Prüfprotokoll
Art und Bezeichnung
Werkstoff | PLA grau Prusa
Probentyp | Flachprobe
Maschinendaten

## Ergebnisse Probe 11
Proben-Nr. | Probenbezeichnung | Lc | h0 | Probenkennung | FBruch | dL(Bruch) | W(Bruch) | S0 | a0 | b0 | Kommentar | Datum/Uhrzeit | FotoJe1 | FotoMehrerWerte1 | ZeitBeiFoto1 | Fmax | dL(Fmax) | W(Fmax) | Fmin | dL(Fmin) | tPrüfung | L0 | Lc
|  | mm | mm |  | N | mm | Nmm | mm² | mm | mm |  |  | mm |  | s | N | mm | Nmm | N | mm | s | mm | mm
11 | Probe 11 | 1 | 28.15847 | TPU_V7_M1_09 | 25.52516 | 4.682095 | 107.4123 | 150 | 5 | 30 | TPU_V7_M1_09 | 45092.51 | 1:0,00; 2:1,15; 3:2,30; 4:3,46; 5:4,61 |  | 1:0,04; 2:0,62; 3:0,73; 4:0,85; 5:0,96 | 28.04866 | 4.282119 | 96.5191 | 0.3105535 | -2.772955e-05 | 0.97 | 1.151847 | 1.151847

## Werte Probe 11
Probe 11 | Probe 11 | Probe 11 | Probe 11 | Probe 11 | Probe 11 | Probe 11
Prüfzeit | Standardweg | Standardkraft | Dehnung | Einspannlänge | Traversenweg absolut | Zeit
s | mm | N | mm | mm | mm | s
0 | 0 | 0.3930308 | 0 | 28.15847 | 241.4494 | 11.57973
0.08 | 0 | 0.3760633 | 0 | 28.15847 | 241.4494 | 11.65973
0.11 | 0 | 0.3695948 | 0 | 28.15847 | 241.4494 | 11.689725
0.12 | 0 | 0.3681 | 0 | 28.15847 | 241.4494 | 11.69973
0.13 | 0 | 0.3656405 | 0 | 28.15847 | 241.4494 | 11.70973
0.14 | 0 | 0.3643521 | 0 | 28.15847 | 241.4494 | 11.719725
0.15 | 0 | 0.3621024 | 0 | 28.15847 | 241.4494 | 11.729725
0.16 | 0 | 0.3611236 | 0 | 28.15847 | 241.4494 | 11.73973
0.17 | 0 | 0.3599386 | 0 | 28.15847 | 241.4494 | 11.74973
0.18 | 0 | 0.3584669 | 0 | 28.15847 | 241.4494 | 11.75972
0.19 | 0 | 0.3567448 | 0 | 28.15847 | 241.4494 | 11.769725
0.2 | 0 | 0.3560011 | 0 | 28.15847 | 241.4494 | 11.77973
0.22 | 0 | 0.3509437 | 0 | 28.15847 | 241.4494 | 11.79972
0.25 | 0 | 0.3449872 | 0 | 28.15847 | 241.4494 | 11.82973
0.26 | 0 | 0.3428259 | 0 | 28.15847 | 241.4494 | 11.83972
0.27 | 0 | 0.3402084 | 0 | 28.15847 | 241.4494 | 11.849725
0.28 | 0 | 0.3379232 | 0 | 28.15847 | 241.4494 | 11.85973
0.29 | 0 | 0.3363124 | 0 | 28.15847 | 241.4494 | 11.86973
0.3 | 0 | 0.333048 | 0 | 28.15847 | 241.4494 | 11.87973
0.31 | 0 | 0.3303762 | 0 | 28.15847 | 241.4494 | 11.889725
0.32 | 0 | 0.328678 | 0 | 28.15847 | 241.4494 | 11.89973
0.33 | 0 | 0.3258526 | 0 | 28.15847 | 241.4494 | 11.90973
0.34 | 0 | 0.3232986 | 0 | 28.15847 | 241.4494 | 11.91973
0.35 | 0 | 0.3210678 | 0 | 28.15847 | 241.4494 | 11.929725
0.36 | 0 | 0.3194157 | 0 | 28.15847 | 241.4494 | 11.939725
0.37 | 0 | 0.3184505 | 0 | 28.15847 | 241.4494 | 11.94973
0.38 | 0 | 0.3161973 | 0 | 28.15847 | 241.4494 | 11.95973
0.39 | 0 | 0.3147406 | 0 | 28.15847 | 241.4494 | 11.969725
0.4 | 0 | 0.3129535 | 0 | 28.15847 | 241.4494 | 11.979725
0.41 | -1.497396e-05 | 0.3115398 | -1.497396e-05 | 28.15845 | 241.4494 | 11.98973
0.42 | -2.772955e-05 | 0.3105535 | -2.772955e-05 | 28.15844 | 241.4494 | 11.99973
0.43 | -2.772955e-05 | 0.3134688 | -2.772955e-05 | 28.15844 | 241.4494 | 12.00972
0.44 | -2.772955e-05 | 0.3514163 | -2.772955e-05 | 28.15844 | 241.4494 | 12.019725
0.45 | -2.772955e-05 | 0.4770823 | -2.772955e-05 | 28.15844 | 241.4494 | 12.02973
0.46 | -2.772955e-05 | 0.758141 | -2.772955e-05 | 28.15844 | 241.4494 | 12.03973
0.47 | -1.109182e-05 | 1.247145 | -1.109182e-05 | 28.15845 | 241.4494 | 12.04972
0.48 | 0.002016493 | 1.960187 | 0.002016493 | 28.16048 | 241.4514 | 12.059725
0.49 | 0.01597721 | 2.893773 | 0.01597721 | 28.17444 | 241.4654 | 12.06973
0.5 | 0.05227825 | 4.040761 | 0.05227825 | 28.21074 | 241.5017 | 12.07973
0.51 | 0.1143384 | 5.376315 | 0.1143384 | 28.2728 | 241.5637 | 12.08972
0.52 | 0.1979987 | 6.881475 | 0.1979987 | 28.35646 | 241.6474 | 12.099725
0.53 | 0.2927719 | 8.531969 | 0.2927719 | 28.45124 | 241.7422 | 12.10973
0.54 | 0.3910876 | 10.28178 | 0.3910876 | 28.54955 | 241.8405 | 12.11973
0.55 | 0.4900802 | 12.06404 | 0.4900802 | 28.64855 | 241.9395 | 12.12973
0.56 | 0.5890564 | 13.79498 | 0.5890564 | 28.74752 | 242.0385 | 12.139725
0.57 | 0.688176 | 15.41139 | 0.688176 | 28.84664 | 242.1376 | 12.14973
0.58 | 0.7873197 | 16.88514 | 0.7873197 | 28.94578 | 242.2367 | 12.15973
0.59 | 0.8866835 | 18.20995 | 0.8866835 | 29.04515 | 242.3361 | 12.16973
0.6 | 0.9860241 | 19.38856 | 0.9860241 | 29.14449 | 242.4354 | 12.179725
0.61 | 1.085518 | 20.43432 | 1.085518 | 29.24398 | 242.5349 | 12.189725
0.62 | 1.185035 | 21.36225 | 1.185035 | 29.3435 | 242.6344 | 12.19973
0.63 | 1.284683 | 22.18221 | 1.284683 | 29.44315 | 242.7341 | 12.20973
0.64 | 1.384278 | 22.91236 | 1.384278 | 29.54274 | 242.8337 | 12.219725
0.65 | 1.484019 | 23.56128 | 1.484019 | 29.64248 | 242.9334 | 12.229725
0.66 | 1.583747 | 24.14471 | 1.583747 | 29.74221 | 243.0332 | 12.23973
0.67 | 1.68357 | 24.65771 | 1.68357 | 29.84204 | 243.133 | 12.24973
0.68 | 1.783307 | 25.10244 | 1.783307 | 29.94177 | 243.2327 | 12.25972
0.69 | 1.883152 | 25.48469 | 1.883152 | 30.04162 | 243.3326 | 12.269725
0.7 | 1.982975 | 25.80215 | 1.982975 | 30.14144 | 243.4324 | 12.27973
0.71 | 2.082873 | 26.06284 | 2.082873 | 30.24134 | 243.5323 | 12.28973
0.72 | 2.182672 | 26.28749 | 2.182672 | 30.34114 | 243.6321 | 12.29972
0.73 | 2.282617 | 26.50374 | 2.282617 | 30.44108 | 243.732 | 12.309725
0.74 | 2.382496 | 26.70481 | 2.382496 | 30.54096 | 243.8319 | 12.31973
0.75 | 2.482448 | 26.87028 | 2.482448 | 30.64091 | 243.9319 | 12.32973
0.76 | 2.582363 | 26.96824 | 2.582363 | 30.74083 | 244.0318 | 12.33972
0.77 | 2.682337 | 26.98707 | 2.682337 | 30.8408 | 244.1317 | 12.349725
0.78 | 2.782274 | 26.94752 | 2.782274 | 30.94074 | 244.2317 | 12.35973
0.79 | 2.882248 | 26.88345 | 2.882248 | 31.04071 | 244.3317 | 12.36973
0.8 | 2.982161 | 26.81781 | 2.982161 | 31.14063 | 244.4316 | 12.37973
0.81 | 3.082178 | 26.73239 | 3.082178 | 31.24064 | 244.5316 | 12.389725
0.82 | 3.182165 | 26.62023 | 3.182165 | 31.34063 | 244.6316 | 12.39973
0.83 | 3.282196 | 26.49809 | 3.282196 | 31.44066 | 244.7316 | 12.40973
0.84 | 3.382132 | 26.3918 | 3.382132 | 31.5406 | 244.8315 | 12.41973
0.85 | 3.482143 | 26.36378 | 3.482143 | 31.64061 | 244.9315 | 12.429725
0.86 | 3.582129 | 26.42879 | 3.582129 | 31.74059 | 245.0315 | 12.439725
0.87 | 3.682135 | 26.61159 | 3.682135 | 31.8406 | 245.1315 | 12.44973
0.88 | 3.782097 | 26.88343 | 3.782097 | 31.94056 | 245.2315 | 12.45973
0.89 | 3.88215 | 27.19893 | 3.88215 | 32.04062 | 245.3316 | 12.469725
0.9 | 3.982159 | 27.50551 | 3.982159 | 32.14062 | 245.4316 | 12.479725
0.91 | 4.08218 | 27.79144 | 4.08218 | 32.24065 | 245.5316 | 12.48973
0.92 | 4.182113 | 27.99887 | 4.182113 | 32.34058 | 245.6315 | 12.49973
0.93 | 4.282119 | 28.04866 | 4.282119 | 32.44058 | 245.7315 | 12.50972
0.94 | 4.382128 | 27.90597 | 4.382128 | 32.54059 | 245.8315 | 12.519725
0.95 | 4.482136 | 27.4944 | 4.482136 | 32.6406 | 245.9315 | 12.52973
0.96 | 4.582073 | 26.75134 | 4.582073 | 32.74054 | 246.0315 | 12.53973
0.97 | 4.682095 | 25.52516 | 4.682095 | 32.84056 | 246.1315 | 12.54972