## Parameter
Überschrift | Prüfprotokoll
Art und Bezeichnung
Werkstoff | PLA grau Prusa
Probentyp | Flachprobe
Maschinendaten

## Ergebnisse Probe 11
Proben-Nr. | Probenbezeichnung | Lc | h0 | Probenkennung | FBruch | dL(Bruch) | W(Bruch) | S0 | a0 | b0 | Kommentar | Datum/Uhrzeit | FotoJe1 | FotoMehrerWerte1 | ZeitBeiFoto1 | Fmax | dL(Fmax) | W(Fmax) | Fmin | dL(Fmin) | tPrüfung | L0 | Lc
|  | mm | mm |  | N | mm | Nmm | mm² | mm | mm |  |  | mm |  | s | N | mm | Nmm | N | mm | s | mm | mm
12 | Probe 11 | 1 | 28.15134 | TPU_V7_M1_10 | 28.0867 | 4.504097 | 112.0766 | 150 | 5 | 30 | TPU_V7_M1_10 | 45092.52 | 1:0,00; 2:1,14; 3:2,28; 4:3,41 |  | 1:0,04; 2:0,60; 3:0,67; 4:0,73 | 30.27348 | 3.837775 | 92.30133 | 0.3050877 | 0 | 0.8 | 1.137705 | 1.137705

## Werte Probe 11
Probe 11 | Probe 11 | Probe 11 | Probe 11 | Probe 11 | Probe 11 | Probe 11
Prüfzeit | Standardweg | Standardkraft | Dehnung | Einspannlänge | Traversenweg absolut | Zeit
s | mm | N | mm | mm | mm | s
0 | 0 | 0.3898678 | 0 | 28.15134 | 241.4423 | 9.670725
0.08 | 0 | 0.3691841 | 0 | 28.15134 | 241.4423 | 9.750725
0.11 | 0 | 0.3623271 | 0 | 28.15134 | 241.4423 | 9.780725
0.12 | 0 | 0.3583934 | 0 | 28.15134 | 241.4423 | 9.790725
0.13 | 0 | 0.3581199 | 0 | 28.15134 | 241.4423 | 9.800725
0.14 | 0 | 0.3577526 | 0 | 28.15134 | 241.4423 | 9.810725
0.15 | 0 | 0.3561658 | 0 | 28.15134 | 241.4423 | 9.820725
0.16 | 0 | 0.3527683 | 0 | 28.15134 | 241.4423 | 9.830725
0.17 | 0 | 0.3507755 | 0 | 28.15134 | 241.4423 | 9.840725
0.18 | 0 | 0.3507766 | 0 | 28.15134 | 241.4423 | 9.850725
0.19 | 0 | 0.3503031 | 0 | 28.15134 | 241.4423 | 9.860725
0.2 | 0 | 0.34768 | 0 | 28.15134 | 241.4423 | 9.870725
0.22 | 0 | 0.3428811 | 0 | 28.15134 | 241.4423 | 9.890725
0.25 | 0 | 0.340387 | 0 | 28.15134 | 241.4423 | 9.920725
0.26 | 0 | 0.3369257 | 0 | 28.15134 | 241.4423 | 9.930725
0.27 | 0 | 0.3355602 | 0 | 28.15134 | 241.4423 | 9.940725
0.28 | 0 | 0.3363216 | 0 | 28.15134 | 241.4423 | 9.950725
0.29 | 0 | 0.3366697 | 0 | 28.15134 | 241.4423 | 9.960725
0.3 | 0 | 0.3345016 | 0 | 28.15134 | 241.4423 | 9.970725
0.31 | 0 | 0.3317566 | 0 | 28.15134 | 241.4423 | 9.980725
0.32 | 0 | 0.3309876 | 0 | 28.15134 | 241.4423 | 9.990725
0.33 | 0 | 0.3307389 | 0 | 28.15134 | 241.4423 | 10.00073
0.34 | 0 | 0.3302496 | 0 | 28.15134 | 241.4423 | 10.010725
0.35 | 0 | 0.3261599 | 0 | 28.15134 | 241.4423 | 10.02073
0.36 | 0 | 0.3224754 | 0 | 28.15134 | 241.4423 | 10.03073
0.37 | 0 | 0.3221647 | 0 | 28.15134 | 241.4423 | 10.04073
0.38 | 0 | 0.3214107 | 0 | 28.15134 | 241.4423 | 10.050725
0.39 | 0 | 0.3180336 | 0 | 28.15134 | 241.4423 | 10.06073
0.4 | 0 | 0.3134759 | 0 | 28.15134 | 241.4423 | 10.07073
0.41 | 0 | 0.3108644 | 0 | 28.15134 | 241.4423 | 10.08073
0.42 | 0 | 0.3111782 | 0 | 28.15134 | 241.4423 | 10.090725
0.43 | 0 | 0.3110132 | 0 | 28.15134 | 241.4423 | 10.10073
0.44 | 0 | 0.3085205 | 0 | 28.15134 | 241.4423 | 10.11073
0.45 | 0 | 0.3050877 | 0 | 28.15134 | 241.4423 | 10.12073
0.46 | 0 | 0.3156291 | 0 | 28.15134 | 241.4423 | 10.130725
0.47 | -2.051987e-05 | 0.4027937 | -2.051987e-05 | 28.15132 | 241.4423 | 10.14073
0.48 | -2.772955e-05 | 0.663124 | -2.772955e-05 | 28.15131 | 241.4423 | 10.15073
0.49 | -2.772955e-05 | 1.197188 | -2.772955e-05 | 28.15131 | 241.4423 | 10.16073
0.5 | 0.0001048177 | 2.063376 | 0.0001048177 | 28.15144 | 241.4424 | 10.170725
0.51 | 0.005966845 | 3.282445 | 0.005966845 | 28.15731 | 241.4482 | 10.180725
0.52 | 0.03582824 | 4.832783 | 0.03582824 | 28.18717 | 241.4781 | 10.19073
0.53 | 0.104234 | 6.669958 | 0.104234 | 28.25557 | 241.5465 | 10.20073
0.54 | 0.2158097 | 8.745681 | 0.2158097 | 28.36715 | 241.6581 | 10.21073
0.55 | 0.3603868 | 11.01315 | 0.3603868 | 28.51173 | 241.8027 | 10.220725
0.56 | 0.5201021 | 13.42464 | 0.5201021 | 28.67144 | 241.9624 | 10.23073
0.57 | 0.684441 | 15.89237 | 0.684441 | 28.83578 | 242.1267 | 10.24073
0.58 | 0.8495464 | 18.29004 | 0.8495464 | 29.00089 | 242.2918 | 10.25073
0.59 | 1.014628 | 20.4976 | 1.014628 | 29.16597 | 242.4569 | 10.260725
0.6 | 1.179873 | 22.44811 | 1.179873 | 29.33121 | 242.6222 | 10.27073
0.61 | 1.34527 | 24.11995 | 1.34527 | 29.49661 | 242.7875 | 10.28073
0.62 | 1.510803 | 25.51187 | 1.510803 | 29.66214 | 242.9531 | 10.29073
0.63 | 1.676571 | 26.64436 | 1.676571 | 29.82791 | 243.1189 | 10.300725
0.64 | 1.842325 | 27.52993 | 1.842325 | 29.99366 | 243.2846 | 10.31073
0.65 | 2.008328 | 28.25043 | 2.008328 | 30.15967 | 243.4506 | 10.32073
0.66 | 2.174287 | 28.85818 | 2.174287 | 30.32563 | 243.6166 | 10.33073
0.67 | 2.340445 | 29.29535 | 2.340445 | 30.49178 | 243.7827 | 10.340725
0.68 | 2.506603 | 29.5423 | 2.506603 | 30.65794 | 243.9489 | 10.35073
0.69 | 2.672775 | 29.6633 | 2.672775 | 30.82411 | 244.1151 | 10.36073
0.7 | 2.839067 | 29.69086 | 2.839067 | 30.99041 | 244.2813 | 10.37073
0.71 | 3.005397 | 29.66459 | 3.005397 | 31.15674 | 244.4477 | 10.380725
0.72 | 3.171809 | 29.67443 | 3.171809 | 31.32315 | 244.6141 | 10.39073
0.73 | 3.338224 | 29.77797 | 3.338224 | 31.48956 | 244.7805 | 10.40073
0.74 | 3.504704 | 29.97619 | 3.504704 | 31.65604 | 244.947 | 10.41073
0.75 | 3.6713 | 30.17306 | 3.6713 | 31.82264 | 245.1136 | 10.420725
0.76 | 3.837775 | 30.27348 | 3.837775 | 31.98911 | 245.2801 | 10.430725
0.77 | 4.004447 | 30.22256 | 4.004447 | 32.15579 | 245.4467 | 10.44073
0.78 | 4.170989 | 29.97398 | 4.170989 | 32.32233 | 245.6133 | 10.45073
0.79 | 4.337536 | 29.33627 | 4.337536 | 32.48887 | 245.7798 | 10.46073
0.8 | 4.504097 | 28.0867 | 4.504097 | 32.65544 | 245.9464 | 10.470725